## input % in peso
Foglio i calcolo per la composizione del vetro da preparare. Input: Composizione in peso % e massa del vetro in g.
Ossidi | Peso molecolare | Composizione del vetro | mol% | Materiale di partenza | Peso molecolare | Note | Massa del vetro
|  | wt% |  |  |  |  | 100
| (g/mol) | Ossidi | Ossidi |  |  |  | (g)
SiO2 | 60.08 | 61.38 | 59.42948 | SiO2 | 60.08 | Vetro SiO2!!! | 61.42914
GeO2 | 104.59 |  | 0 | GeO2 | 104.59 |  | 0
TiO2 | 79.9 | 0.33 | 0.2402549 | TiO2 | 79.9 |  | 0.3302642
B2O3 | 69.62 |  | 0 | H3BO3 | 61.83 | alternative? | 0
Al2O3 | 101.96 | 9.04 | 5.157552 | Al2O3 | 101.96 | assorbe H2O | 9.047238
Ga2O3 | 187.44 |  | 0 | Ga2O3 | 187.44 |  | 0
Fe2O3 | 159.69 |  | 0 | Fe2O3 | 159.69 |  | 0
FeO | 71.85 |  | 0 | Fe2O3 | 159.69 |  | 0
MnO | 70.94 | 0 | 0 | Mn3O4 | 228.81 | alternative? | 0
MgO | 40.31 | 14.13 | 20.3908 | MgO | 40.31 | Assorbe CO2, H2O | 14.14131
CaO | 56.08 | 7.17 | 7.437315 | CaCO3 | 56.08 |  | 7.175741
SrO | 103.62 |  | 0 | SrCO3 | 147.63 |  | 0
BaO | 153.34 |  | 0 | BaCO3 | 197.35 |  | 0
PbO | 223.19 |  | 0 | PbO | 223.19 |  | 0
Li2O | 29.88 |  | 0 | Li2CO3 | 73.89 |  | 0
Na2O | 61.98 | 7.74 | 7.26431 | Na2CO3 | 105.99 |  | 13.24652
K2O | 94.2 | 0.13 | 0.08027817 | K2CO3 | 138.21 |  | 0.1908884
Rb2O | 186.49 |  | 0 | Rb2CO3 | 230.95 |  | 0
Cs2O | 281.81 |  | 0 | Cs2CO3 | 325.82 |  | 0
P2O5 | 141.94 | 0 | 0 | (NH4)H2PO4 | 115.03 |  | 0 | portare (NH4)H2PO4 a 150°C per deidratare (non eccedere con la temperature in quanto la temperatura di fusione è 190°C)
S | 32.064 |  | 0 | CaSO4 | 136.14 |  | 0
F | 18.998 |  | 0 | K2SiF6 | 220.27 |  | 0 | altre possibili fonti sono CaF2 and AlF3 | deidratare a 300°C per 24h
Somma |  | 99.92 | 100
| mol/100 g | 1.719076 | 5812.426 | g/100mol
Programma di riscaldamento:
Strettamenete dipendente dalla composizione e quindi dalla viscosità del sistema e dalla temperatura di liquidus
Per aluminosilicati (Riolite, dacite, andesite, basalto, trachite, fonolite) si suggerisce di inserire la mistura nel crogiolo riscaldato a step nella fornace a 1600°C .
Completata la fusione si suggerisce di tener il liquido a 1600 °C per 3-4 ore per una completa omogenizzazione e raffinamento prima di raffreddarlo velocemente.
iIl vetro ottenuti va rimacinato e rifuso per incrementare il grado di omogeneità.
Silicati alcalini: al fine di prevenire la perdita degli alcali si suggerisce per i sistemi di fordere a più basse temperature.
Borati e fosfati sono fusi a più bassa temperatura 1000 - 1200°C, in dipendenza della temperatura di liquidus.

## input mol%
Foglio i calcolo per la composizione del vetro da preparare. |  |  |  |  | Input: Composizione in mol% e massa of glass in g.
Ossidi | Peso molecolare | Composizione del vetro |  | Starting materials |  | Remarks | massa del vetro (g) = | 100
|  | mol% | peso%
| (g/mol) | ossidi | ossidi |  | peso molecolare (g/mol) |  |  | components (g)
SiO2 | 60.08 | 74.93 | 68.90105 | SiO2 | 60.08 | silica glass!!! |  | 68.90105
GeO2 | 104.59 |  | 0 | GeO2 | 104.59 |  |  | 0
TiO2 | 79.9 | 0 | 0 | TiO2 | 79.9 |  |  | 0
B2O3 | 69.62 | 0 | 0 | H3BO3 | 61.83 | alternative? |  | 0
Al2O3 | 101.96 | 12.56 | 19.60016 | Al2O3 | 101.96 | assorbe H2O |  | 19.60016
Ga2O3 | 187.44 |  | 0 | Ga2O3 | 187.44 |  |  | 0
Fe2O3 | 159.69 | 0 | 0 | Fe2O3 | 159.69 |  |  | 0
FeO | 71.85 |  | 0 | Fe2O3 | 159.69 |  |  | 0
MnO | 70.94 |  | 0 | Mn3O4 | 228.81 | alternative? |  | 0
MgO | 40.31 | 0 | 0 | MgO | 40.31 | assorbe CO2, H2O |  | 0
CaO | 56.08 | 4.08 | 3.501937 | CaCO3 | 100.09 |  |  | 6.250158
SrO | 103.62 |  | 0 | SrCO3 | 147.63 |  |  | 0
BaO | 153.34 |  | 0 | BaCO3 | 197.35 |  |  | 0
PbO | 223.19 |  | 0 | PbO | 223.19 |  |  | 0
Li2O | 29.88 |  | 0 | Li2CO3 | 73.89 |  |  | 0
Na2O | 61.98 | 8.43 | 7.996857 | Na2CO3 | 105.99 |  |  | 13.67517
K2O | 94.2 |  | 0 | K2CO3 | 138.21 |  |  | 0
Rb2O | 186.49 |  | 0 | Rb2CO3 | 230.95 |  |  | 0
Cs2O | 281.81 |  | 0 | Cs2CO3 | 325.82 |  |  | 0
P2O5 | 141.94 | 0 | 0 | (NH4)H2PO4 | 115.03 |  |  | 0 | portare (NH4)H2PO4 a 150°C per deidratare (non eccedere con la temperature in quanto la temperatura di fusione è 190°C)
F |  |  |  | K2SiF6 |  | CaF2 and AlF3 are other possibilities |  |  | deidratare a 300°C per 24h
Sum |  | 100 | 100
| g/100 mol | 6533.7098
Programma di riscaldamento:
Strettamenete dipendente dalla composizione e quindi dalla viscosità del sistema e dalla temperatura di liquidus
Per aluminosilicati (Riolite, dacite, andesite, basalto, trachite, fonolite) si suggerisce di inserire la mistura nel crogiolo riscaldato a step nella fornace a 1600°C .
Completata la fusione si suggerisce di tener il liquido a 1600 °C per 3-4 ore per una completa omogenizzazione e raffinamento prima di raffreddarlo velocemente.
iIl vetro ottenuti va rimacinato e rifuso per incrementare il grado di omogeneità.
Silicati alcalini: al fine di prevenire la perdita degli alcali si suggerisce per i sistemi di fordere a più basse temperature.
Borati e fosfati sono fusi a più bassa temperatura 1000 - 1200°C, in dipendenza della temperatura di liquidus.